## 塑料托盘
塑料托盘质量标准
序号 | 托盘材质 | 物资名称 | 规格型号 | 载重 | 主要原料 | 产品重量（kg） | 结构、工艺 | 类型
1 | 塑料材质 | 注塑网格双面托盘 | 1400*1200*150mm | 静载：6吨、 动载：2吨、 货架载：1吨 | 高密度聚乙烯（HDPE)或聚丙烯（PP） | 39±0.5 | 铺板（载货面）：网格状； 产品增强：钢管12根； 加工工艺：注塑成型、热熔焊接 | 双面使用、四向进叉
2 |  | 注塑网格双面托盘 | 1300*1100*150mm | 静载：6吨、 动载：1.5吨、 货架载：1吨 | 高密度聚乙烯（HDPE)或聚丙烯（PP） | 35±0.5 | 铺板（载货面）：网格状； 产品增强：钢管10根； 加工工艺：注塑成型、热熔焊接 | 双面使用、四向进叉
3 |  | 一体吹塑双面托盘 | 1400*1200*150mm | 静载：6吨、 动载：2吨、 | 高密度聚乙烯（HDPE)或聚丙烯（PP） | 28±0.5 | 吹塑工艺 25根立柱 | 双面使用、四向进叉
4 |  | 一体吹塑双面托盘 | 1200*1200*150mm | 静载：6吨、 动载：2吨、 | 高密度聚乙烯（HDPE)或聚丙烯（PP） | 23±0.5 | 吹塑工艺 25根立柱 | 双面使用、四向进叉
5 |  | 川字平板塑料托盘 | 1200*1100*175mm | 静载：6吨、 动载：1.5吨、 货架载：1吨 | 高密度聚乙烯（HDPE)或聚丙烯（PP） | 30±0.5 | 铺板（载货面）：平板状 底部结构：川字形 产品增强：面部钢管5根； 底部钢管2根 加工工艺：注塑成型、热熔焊接 | 单面使用、四向进叉
6 |  | 田字平板塑料托盘 | 1200*1000*150mm | 静载：6吨、 动载：1.7吨、 货架载：1吨 | 高密度聚乙烯（HDPE)或聚丙烯（PP） | 29±0.5 | 铺板（载货面）：平板状； 底部结构：田字形 产品增强：钢管12根； 加工工艺：零件注射成型、面底热熔焊接 | 单面使用、四向进叉
备注 |  | 如需印字根据客户要求进行印字

## 镀锌铁托盘
镀锌铁托盘质量标准
序号 | 托盘材质 | 物资名称 | 规格型号 | 载重 | 产品重量（kg） | 结构、工艺 | 类型 | 图片/图纸
1 | 镀锌铁材质 | 镀锌圆角双面托盘 | 1200*1100*160mm | 静载：6吨、 动载：2.5吨、 | 34±1.5 | 面板数量8+3块 边框厚1.2mm 面板厚1.0mm 满焊 | 单面使用、四面进叉
2 |  | 镀锌圆角双面托盘 | 1200*1200*150mm | 静载：6吨、 动载：3吨、 | 35±1.5 | 面板数量8+3块 边框厚1.2mm 面板厚1.1mm 满焊 | 单面使用、四面进叉 | 款式同上
3 |  | 镀锌铁托盘 | 1200*1200*150mm | 静载：6吨、 动载：3吨、 | 35±1.5 | 圆弧四框角铁：30*30*1.5mm厚； 两头角铁下各焊一整根：25*25*1.0mm方管；一整张1.0mm厚波纹板折弯；圆弧支脚3根：50*25*1.2mm方管，支撑2根；反面4根方管50*25*1.5mm厚，分段焊接 | 单面使用、两面进叉
4 |  | 镀锌铁托盘 | 1400*1180*150mm | 静载：6吨、 动载：3吨、 | 35±1.5 | 圆弧四框角铁：30*30*1.5mm厚； 两头角铁下各焊一整根：25*25*1.0mm方管； 一整张1.0mm厚波纹板折弯；圆弧支脚3根：50*25*1.2mm方管，支撑2根；反面4根方管50*25*1.5mm厚，分段焊接 | 单面使用、两面进叉 | 款式同上
5 |  | 镀锌铁托盘 | 1300*1000*150mm | 静载：6吨、 动载：2.5吨、 | 26±1.5 | 100*25*1.0 面板 9 根，50*25*1.0 防撞梁 2 根，100*50*1.0 腿 3 根 | 单面使用、两面进叉
备注 |  | 如需印字根据客户要求进行印字

## 木托盘
木托盘质量标准
序号 | 托盘材质 | 物资名称 | 规格型号 | 载重 | 质量要求 | 图片/图纸
1 | 木质 | 木托盘 | 1200*1100*150mm | 动载：2吨 | 1、应平整，方正，无严重腐败、霉败、开裂、虫蛀现象； 2、铁钉要牢固垂直钉入，不得少钉、歪钉、斜钉，钉尖、钉头不得外漏； 3、各个方向的尺寸公差±2mm
2 |  | 木托盘 | 1190*1090*150mm | 动载：2吨 | 1、各规格必须按照图纸制作，详见附件； 2、应平整，方正，无严重腐败、霉败、开裂、虫蛀现象； 3、铁钉要牢固垂直钉入，不得少钉、歪钉、斜钉，钉尖、钉头不得外漏； 4、各个方向的尺寸公差±3mm
3 |  | 木托盘 | 1090*1190*131mm | 动载：2吨 | 1、各规格必须按照图纸制作，详见附件； 2、应平整，方正，无严重腐败、霉败、开裂、虫蛀现象； 3、铁钉要牢固垂直钉入，不得少钉、歪钉、斜钉，钉尖、钉头不得外漏； 3、各个方向的尺寸公差±4mm
备注 |  | 如需印字根据客户要求进行印字